## 对照表-阶段性（编号）
哈电机公司常用非绝缘类胶漆对照标准
序号 | 名称 | 代号 | 对应厂家及牌号 | 计量单位 | 标记示例 | 分类 | 大类 | 填表说明： 1、结构用胶由设计部填写，表面防护漆由工艺部填写，但不限于表格中的大类和分类，设计部、工艺部请尽可能汇总各自常用的非绝缘胶漆。 2、ERP物料编码栏不用填写。 3、名称、代号为征集意见，现在没有限制，可以根据各自的技术理解进行填写，中间不要加“-”，代号用字母和数字，名称可以用汉字和数字字母的组合。 4、“242、243的锁固胶”以及“环氧底漆”、“502”，是举例，可以修改成更好的形式。 5、如果属于通用的代号的名称，对应厂家不会出现独家的情况，在对应厂家及牌号栏，请填写“N/A”。 6、填写过程中，一定注意将“一个用途的、可以对应招标比较的胶漆进行整理”的初衷。这样才能便于今后形成统一标准。
1 | 222螺纹锁固胶 | HECJS222 | 乐泰 222 回天 7222 可赛新 1221 | ml | HECJS222螺纹锁固胶 | 螺纹锁固胶 (S) | 结 构 用 胶 (J)
2 | 242螺纹锁固胶 | HECJS242 | 乐泰 242 回天 7242 可赛新 1242 | ml | HECJS242螺纹锁固胶
3 | 243螺纹锁固胶 | HECJS243 | 乐泰 243 回天 7243 可赛新 1243 | ml | HECJS243螺纹锁固胶
4 | 262螺纹锁固胶 | HECJS262 | 乐泰 262 回天 7262 可赛新 1262 | ml | HECJS262螺纹锁固胶
5 | 271螺纹锁固胶 | HECJS271 | 乐泰 271 回天 7271 可赛新 1271 | ml | HECJS271螺纹锁固胶
6 | 272螺纹锁固胶 | HECJS272 | 乐泰 272 回天 7272 可赛新 1272 | ml | HECJS272螺纹锁固胶
7 | 277螺纹锁固胶 | HECJS277 | 乐泰 277 回天 7277 可赛新 1277 | ml | HECJS277螺纹锁固胶
8 | 545管螺纹密封胶 | HECJM545 | 乐泰 545 回天 7545 可赛新 1545 | ml | HECJM545管螺纹密封胶 | 密封胶 （M）
9 | 565管螺纹密封胶 | HECJM565 | 乐泰 565 回天 7565 可赛新 1565 | ml | HECJM565管螺纹密封胶
10 | 567管螺纹密封胶 | HECJM567 | 乐泰 567 回天 7567 可赛新 1567 | ml | HECJM567管螺纹密封胶
11 | 569管螺纹密封胶 | HECJM569 | 乐泰 569 回天 7569 可赛新 1569 | ml | HECJM569管螺纹密封胶
12 | 577管螺纹密封胶 | HECJM577 | 乐泰 577 回天 7577 可赛新 1577 | ml | HECJM577管螺纹密封胶
13 | 1592平面密封胶 | HECJM1592 | 乐泰 596 回天 7596 可赛新 TS1592 | ml | HECJM1592平面密封胶
14 | 510平面密封胶 | HECJM510 | 乐泰 510 回天 7510 可赛新 1510 | ml | HECJM510平面密封胶
15 | 515平面密封胶 | HECJM515 | 乐泰 515 回天 7515 可赛新 1515 | ml | HECJM515平面密封胶
16 | 207平面密封胶 | HECJM207 | 乐泰 207 回天 7207 可赛新 1207 | ml | HECJM207平面密封胶
17 | 587平面密封胶 | HECJM587 | 乐泰 587 回天 7587 可赛新 1587 | ml | HECJM587平面密封胶
18 | 598平面密封胶 | HECJM598 | 乐泰 598 回天 7598 可赛新 1598 | ml | HECJM598平面密封胶
19 | 596平面密封胶 | HECJM596 | 乐泰 596 回天 7596 可赛新 1596 | ml | HECJM596平面密封胶
20 | 5900平面密封胶 | HECJM590 | 乐泰 5900 回天 7590 可赛新 1590 | ml | HECJM590平面密封胶
21 | 892密封胶 | HECJM892 | 哈尔滨新科 HDJ892 威伏 6332W | kg | HECJM892密封胶
22 | 6332W密封胶 | HECJM6332W | 威伏 6332W T25-75 ET-1 | kg | HECJM6332W密封胶
23 | 603固持厌氧胶 | HECJG603 | 乐泰 603 回天 7603(HT6031) 可赛新 1603 | ml | HECJG603固持厌氧胶 | 固持厌氧胶 （G）
24 | 609固持厌氧胶 | HECJG609 | 乐泰 609 回天 7609 可赛新 1609 | ml | HECJG609固持厌氧胶
25 | 厌氧胶促进剂 | HECJG601 | 乐泰 7649 回天 7769(HT769) 可赛新 1764 | ml | HECJG601厌氧胶促进剂
26 | 755清洗剂 | HECJC755 | 乐泰 755 乐泰 7070 回天 7755(HT7551) 可赛新 1755EF 可赛新 175531 | ml | HECJC755清洗剂 | 厌氧胶促进剂 （C）
27 | 403粘接胶 | HECJZ403 | 乐泰 403 回天 HT7403 可赛新 1403 | ml | HECJZ403粘结胶 | 粘接胶 （Z）
28 | 406粘接胶 | HECJZ406 | 乐泰 406 回天 7406 可赛新 TS1406 | ml | HECJZ406粘接胶
29 | 326粘接胶 | HECJZ326 | 乐泰 326 回天 7326 可赛新 1326 | ml | HECJZ326粘接胶
30 | 480粘接胶 | HECJZ480 | 乐泰 480 回天 7480 可赛新 1480 | ml | HECJZ480粘接胶
31 | 120粘接胶 | HECJZ120 | 乐泰 E-120HP 乐泰 319 乐泰 330 回天 7311 可赛新 TS811 | ml | HECJZ120粘接胶
32 | 801粘接胶 | HECJZ801 | 乐泰480 回天 2801 可赛新 TS801 | ml | HECJZ801粘接胶
33 | 495粘接胶 | HECJZ495 | 乐泰 495 回天 7495 可赛新 1495 | ml | HECJZ495粘接胶
34 | 502 | N/A | N/A | N/A
35 | 氯丁胶 | N/A | N/A | N/A
36 | GY-340 厌氧胶 | N/A | N/A | N/A
37 | HEC44143修补剂 | HECJB44143 | 乐泰 44143 回天 112 可赛新 112 | ml | HECJB44143修补胶 | 修补胶 （B）
38 | HEC3473修补剂 | HECJB3473 | 乐泰3473 可赛新TS2111 回天2757 |  | HECJB3473修补胶
39 | HEC3463修补剂 | HECJB3463 | 乐泰3463金属胶棒 可赛新带压堵漏钢棒 回天2520PSI钢棒 |  | HECJB3463修补胶
40 | HEC767抗咬合剂 | HECJK767 | 乐泰 767 回天 7767 可赛新 1767 | ml | HECJK767抗咬合剂 | 抗咬合剂 （K）
41 | HEC51049抗咬合剂 | HECJK51049 | 乐泰 51049 回天 776706 可赛新 176701 | ml | HECJK51049抗咬合剂
42 | HEC41780背衬胶 | HECJBC41780 | 乐泰41780 百盾ＢＤ６６ 泰盛ＴＳ３４９８ |  | HECJBC41780背衬胶 | 背衬胶 （BC）
| N/A | N/A | N/A | N/A |  | 防腐油漆 （F） | 表 面 防 护 漆 （Q）
1 | 7417 环氧通用底漆 | HECQFHP1 | 溶剂型漆对应厂家及牌号： PPG（庞贝捷） SIGMACOVER 280 环氧通用底漆 PPG（庞贝捷） SIGMAPRIME 200 多用途环氧漆 AkzoNobel（阿克苏-诺贝尔） Interseal 670HS 环氧通用底漆 KCC（金刚高丽） Porepox Primer EP170 环氧通用底漆 Sherwin Williams（宣伟） Sherpoxy Universal Primer 环氧多功能防腐底漆 | L | HECQFHP1 7417 环氧底漆
|  |  | 水性漆对应厂家及牌号： PPG（庞贝捷） QP241水性环氧漆(底漆) AkzoNobel（阿克苏-诺贝尔） InterH2O 499S水性环氧漆(底漆) KCC (金刚高丽) WT1000 水性环氧漆(底漆) Sherwin Williams（宣伟） WATERBASED MACROPOXY 2011 水性环氧漆(底漆) 天津恒燊 DP041水性环氧漆(底漆) JOTUN(佐敦) Penguard WF 水性环氧漆(底漆) | kg
2 | 7466 环氧中间漆 | HECQFHI1 | 溶剂型漆对应厂家及牌号： PPG（庞贝捷） SIGMACOVER 456 环氧漆 AkzoNobel (阿克苏-诺贝尔) Intergard 740 环氧漆 AkzoNobel (阿克苏-诺贝尔) Intergard 410 环氧漆 KCC (金刚高丽) Korepox H.B. EH6270H 环氧漆 Sherwin Williams (宣伟) Macropoxy 646 快干多功能环氧漆 Hempel (海虹老人) HEMPADUR MASTIC 45880 环氧厚浆漆 | L | HECQFHI1 7466 环氧中间漆
|  |  | 水性漆对应厂家及牌号： PPG（庞贝捷） QP241水性环氧漆（中间漆） AkzoNobel（阿克苏-诺贝尔） InterH2O 499S水性环氧漆（中间漆） KCC (金刚高丽) WT1000 水性环氧漆（中间漆） Sherwin Williams（宣伟） WATERBASED MACROPOXY 2011 水性环氧漆(中间漆) 天津恒燊 DP041水性环氧漆（中间漆） JOTUN(佐敦) Penguard WF 水性环氧漆（中间漆） | kg
3 | 7537 聚氨酯面漆 | HECQFSF1 | 溶剂型漆对应厂家及牌号： PPG（庞贝捷） SIGMADUR 550 聚氨酯面漆 PPG（庞贝捷） SIGMADUR 188 聚氨酯面漆 AkzoNobel（阿克苏-诺贝尔） Interthane 990 聚氨酯面漆 KCC（金刚高丽） Korethan Topcoat UT6581 聚氨酯面漆 Sherwin Williams（宣伟） Acrolon 891 聚氨酯面漆 Hempel（海虹老人） HEMPATHANE TOPCOAT 55210 聚氨酯面漆 | L | HECQFSF1 7537 聚氨酯面漆
|  |  | 水性漆对应厂家及牌号： PPG（庞贝捷） QT269水性聚氨酯面漆 AkzoNobel（阿克苏-诺贝尔） InterH2O 699水性聚氨酯面漆 KCC (金刚高丽) WT3000水性聚氨酯面漆 Sherwin Williams（宣伟） WATERBASED ACROLON 2030 水性聚氨酯面漆 天津恒燊 DT069水性聚氨酯面漆 JOTUN(佐敦) Hardtop WF 水性聚氨酯面漆 | kg
4 | 7537水性聚氨酯面漆 | HECQFSF2 | PPG（庞贝捷） QT269水性聚氨酯面漆 AkzoNobel（阿克苏-诺贝尔） InterH2O 699水性聚氨酯面漆 KCC (金刚高丽) WT3000水性聚氨酯面漆 Sherwin Williams（宣伟） WATERBASED ACROLON 2030 水性聚氨酯面漆 天津恒燊 DT069水性聚氨酯面漆 JOTUN(佐敦) Hardtop WF 水性聚氨酯面漆 （红狮）BS0413水性丙烯酸聚氨酯面漆 (金鱼）GWPU水性丙烯酸聚氨酯面漆 （铁木易新）TAP5900水性丙烯酸聚氨酯面漆 河北比尔尼克涂料有限公司 LP-6110 水性丙烯酸聚氨脂面漆 | kg | HECQFSF2 7537 水性聚氨酯面漆
5 | 7433 耐油环氧漆 | HECQFHO1 | PPG（庞贝捷） SIGMAGUARD 720 环氧漆 AkzoNobel（阿克苏-诺贝尔） Interline 850 环氧漆 KCC（金刚高丽） Korepox Tanker Shelter EP174T 环氧漆 Sherwin Williams（宣伟） Macropoxy 860 改性环氧漆 Sherwin Williams（宣伟） Phenicon HS 酚醛环氧漆 | L | HECQFHO1 7433 耐油环氧漆
6 | 7951 耐水环氧漆 | HECQFHW1 | PPG（庞贝捷） SIGMASHIELD 420 超强环氧漆 AkzoNobel（阿克苏-诺贝尔） Intershield 300HS 耐磨环氧漆 KCC（金刚高丽） Korepox EH2350 环氧漆 Sherwin Williams（宣伟） Tile Clad Epoxy 300 耐磨环氧漆 | L | HECQFHW1 7951 耐水环氧漆
7 | 7472 焦油环氧漆 | HECQFHT1 | PPG（庞贝捷） SIGMACOVER 300 焦油环氧漆 AkzoNobel（阿克苏-诺贝尔） Intertuf 708 焦油环氧漆 KCC（金刚高丽） Korepotar EH173焦油环氧漆 Sherwin Williams（宣伟） Shertar 2000 焦油环氧漆 Hempel（海虹老人） HEMPEL'S COAL TAR EPOXY MASTIC 35670焦油环氧漆 | L | HECQFHT1 7472 焦油环氧漆
8 | 7402 环氧富锌底漆 | HECQFHP2 | PPG（庞贝捷） SIGMAZINC 102 环氧富锌底漆 PPG（庞贝捷） SIGMAZINC 105 环氧富锌底漆 AkzoNobel（阿克苏-诺贝尔） Interzinc 52 环氧富锌底漆 KCC（金刚高丽） Korepox Zinc Primer EZ 175C 环氧富锌底漆 Sherwin Williams（宣伟） Fast Zinc Reinforced 环氧富锌底漆 Hempel（海虹老人） HEMPADUR ZINC 17360 环氧富锌底漆 | L | HECQFHP2 7402 环氧富锌底漆
9 | 6823 环氧云母氧化铁漆 | HECQFHI2 | PPG（庞贝捷） SIGMACOVER 410 环氧漆 PPG（庞贝捷） SIGMACOVER 522 环氧漆 AkzoNobel（阿克苏-诺贝尔） Intergard 475 HS 厚浆型环氧漆 KCC（金刚高丽） Korepox MIO Paint EM877 环氧云母氧化铁漆 Sherwin Williams（宣伟） Epoxy MIO 2000 环氧云母氧化铁漆 Hempel（海虹老人） HEMPADUR 45670 环氧云铁漆 | L | HECQFHI2 6823 环氧云母氧化铁漆
10 | 7171 无机硅酸锌车间底漆 | HECQFIP1 | PPG（庞贝捷） SIGMAWELD 165 无机硅酸锌车间底漆 AkzoNobel（阿克苏-诺贝尔） Interplate 317 无机硅酸锌车间底漆 KCC（金刚高丽） Galvany Shopprimer IZ182(C) 无机硅酸锌车间底漆 Sherwin Williams（宣伟） 2k Shop Primer 可焊接无机硅酸锌车间底漆 Hempel（海虹老人） HEMPEL'S SHOPPRIMER ZS 15722 无机硅酸锌车间底漆 | L | HECQFIP1 7171 无机硅酸锌车间底漆
11 | 7558 无机富锌底漆 | HECQFIP2 | PPG（庞贝捷） SIGMAZINC 158 无机硅酸锌底漆 AkzoNobel（阿克苏-诺贝尔） Interzinc 22 无机富锌底漆 KCC（金刚高丽） Galvany IZ180(N) 无机硅酸锌底漆 Sherwin Williams（宣伟） Zinc Clad 76 无机硅酸锌底漆 Hempel（海虹老人） HEMPEL’S GALVOSIL 15700 无机硅酸锌底漆 | L | HECQFIP2 7558 无机富锌底漆
12 | 7702 高固态环氧富锌底漆 | HECQFHP3 | PPG（庞贝捷） SIGMAZINC 102 HS 高固态环氧富锌底漆 AkzoNobel（阿克苏-诺贝尔） Interzinc 72 高固态环氧富锌底漆 KCC（金刚高丽） N/A Sherwin Williams（宣伟） Fast Zinc Reinforced 环氧富锌底漆 Hempel（海虹老人） N/A | L | HECQFHP3 7702 高固态环氧富锌底漆
13 | 7450 无溶剂环氧漆 | HECQFHS1 | PPG（庞贝捷） SIGMASHIELD 880 耐磨环氧漆 PPG（庞贝捷） SIGMASHIELD 905 无溶剂环氧漆 AkzoNobel（阿克苏-诺贝尔） Interline 925 无溶剂环氧漆 KCC（金刚高丽） Korepox H.S. EH3200 无溶剂环氧漆 Sherwin Williams（宣伟） Dura-Plate 301 无溶剂环氧漆 Hempel（海虹老人） HEMPADUR MULTI-STRENGTH 35530 超强度环氧漆 | L | HECQFHS1 7450 无溶剂环氧漆
14 | 6821 环氧磷酸锌底漆 | HECQFHP4 | PPG（庞贝捷） SIGMACOVER 246 环氧漆 AkzoNobel（阿克苏-诺贝尔） Intergard 251 环氧磷酸锌底漆 KCC（金刚高丽） Korepox Primer EP170ST 环氧磷酸锌底漆 Sherwin Williams（宣伟） Recoatable Epoxy 300 环氧磷酸锌底漆 Hempel（海虹老人） HEMPADUR FAST DRY 17410 环氧底漆 | L | HECQFHP4 6821 环氧磷酸锌底漆
15 | 6818 蚀刻底漆 | HECQFWP1 | PPG（庞贝捷） MULTI ETCH 302 蚀刻底漆 PPG（庞贝捷） LP243 蚀刻环氧底漆 KCC（金刚高丽） Kovinyl Wash Primer VP184 蚀刻底漆 Sherwin Williams（宣伟） DTM wash primer 蚀刻底漆 Hempel（海虹老人） N/A | L | HECQFWP1 6818 蚀刻底漆
16 | 耐热漆（600℃～700℃） | HECQFTR1 | PPG（庞贝捷） SIGMATHERM 540 耐高温漆 东芝公司 THERMOTITE №700 耐热漆 大连裕祥 YXRW61N-7550 700℃ 铝粉有机硅耐热漆 KCC（金刚高丽） Cerany IZ1990 耐热漆 Sherwin Williams（宣伟） Heat Flex 1050-AP 有机硅耐高温漆 天津铁木易新涂料科技有限公司 700度铝粉耐热漆 | L | HECQFTR1 耐热漆（600℃～700℃）
17 | 7117 醇酸底漆 | HECQFCP1 | PPG（庞贝捷） SIGMARINE 28 多用途底漆 AkzoNobel（阿克苏-诺贝尔） Interprime 198 多用途底漆 KCC（金刚高丽） Koramel Primer H.B. MP120 醇酸底漆 Sherwin Williams（宣伟） Kem Kromik Primer 800 醇酸底漆 Hempel（海虹老人） HEMPAQUICK PRIMER 13624 醇酸底漆 | L | HECQFCP1 7117 醇酸底漆
18 | 水性环氧富锌底漆 | HECQFHP5 | （红狮）HS0604水性环氧富锌底漆 (金鱼）GWEP102水性环氧富锌底漆 （铁木易新）TED4105水性环氧富锌底漆 | kg | HECQFHP5水性环氧富锌底漆
19 | 水性环氧底漆 | HECQFHP6 | （红狮）HS5333水性环氧防锈底漆 （铁木易新）TER06-2D水性环氧防腐底漆 （PPG）QP241水性环氧防护底漆 （阿克苏）InterH2O499S水性环氧防护底漆 | kg | HECQFHP6水性环氧底漆
20 | 水性环氧云母中间漆 | HECQFHI3 | （红狮）HS9917水性环氧云母中间漆 (金鱼）GWEP401水性环氧云母中间漆 （铁木易新）TE08-1水性环氧云母中间漆 | kg | HECQFHI3水性环氧云母中间漆
21 | 7238 醇酸面漆 | HECQFCF1 | PPG（庞贝捷） SIGMARINE 48 醇酸面漆 AkzoNobel（阿克苏-诺贝尔） Interlac 665 醇酸面漆 KCC（金刚高丽） Koramel Enamel LT313 醇酸面漆 Sherwin Williams（宣伟） Kem Kromik Topcoat 800 醇酸面漆 Hempel（海虹老人） HEMPALIN ENAMEL 52140 醇酸面漆 | L | HECQFCF1 7238 醇酸面漆 | 稀释剂 （S）
22 | 91-92 环氧漆稀释剂 | HECQSH01 | PPG（庞贝捷） 91-92 稀释剂 AkzoNobel（阿克苏-诺贝尔） GTA220 稀释剂 AkzoNobel（阿克苏-诺贝尔） GTA420 稀释剂 KCC（金刚高丽） №024 稀释剂 Sherwin Williams（宣伟） R7K15 稀释剂 Hempel（海虹老人） 08450 稀释剂 | L | HECQSH01 9192 环氧漆稀释剂
23 | 21-06 聚氨脂漆稀释剂 | HECQSS01 | PPG（庞贝捷） 21-06 稀释剂 AkzoNobel（阿克苏-诺贝尔） GTA733 稀释剂 KCC（金刚高丽） №0624 稀释剂 Sherwin Williams（宣伟） R7K15 稀释剂 Hempel（海虹老人） 08080稀释剂 | L | HECQSS01 2106 聚氨脂漆稀释剂
24 | 91-79 焦油环氧漆稀释剂 | HECQSHT1 | PPG（庞贝捷） 91-79 稀释剂 AkzoNobel（阿克苏-诺贝尔） GTA220 稀释剂 KCC（金刚高丽） №024 稀释剂 Sherwin Williams（宣伟） R7K15 稀释剂 Hempel（海虹老人） 08450 稀释剂 | L | HECQSHT1 9179 焦油环氧漆稀释剂
25 | 90-53 无机富锌底漆稀释剂 | HECQSI01 | PPG（庞贝捷） 90-53 稀释剂 AkzoNobel（阿克苏-诺贝尔） GTA136 稀释剂 AkzoNobel（阿克苏-诺贝尔） GTA803 稀释剂 KCC（金刚高丽） №0608 稀释剂 Sherwin Williams（宣伟） R2K4 稀释剂 Hempel（海虹老人） 08570 稀释剂 | L | HECQSI01 9053 无机富锌底漆稀释剂
26 | 50-02 蚀刻底漆稀释剂 | HECQSW01 | PPG（庞贝捷） 50-02 稀释剂 PPG（庞贝捷） 265 稀释剂 KCC（金刚高丽） №0625 稀释剂 Sherwin Williams（宣伟） N/A Hempel（海虹老人） N/A | L | HECQSW01 5002 蚀刻底漆稀释剂
27 | 耐热漆稀释剂 | HECQSTR1 | 大连裕祥涂料公司 CZ05 稀释剂 KCC（金刚高丽） №0608 稀释剂 Sherwin Williams（宣伟） R2K4 稀释剂 Hempel（海虹老人） 08080 稀释剂 | L | HECQSTR1 耐热漆稀释剂
28 | 20-05 醇酸漆稀释剂 | HECQSC01 | PPG（庞贝捷） 20-05 稀释剂 PPG（庞贝捷） 21-06 稀释剂 AkzoNobel（阿克苏-诺贝尔） GTA007 稀释剂 AkzoNobel（阿克苏-诺贝尔） GTA004 稀释剂 KCC（金刚高丽） №002 稀释剂 Sherwin Williams（宣伟） R1K4 稀释剂 Hempel（海虹老人） 08080 稀释剂 Hempel（海虹老人） 08230 稀释剂 | L | HECQSC01 2005 醇酸漆稀释剂 | 防锈剂 （X）
29 | T 890 硬膜防锈剂 | HECQXH01 | Tectyl（泰利德）防锈剂公司 Tectyl 890 防锈剂 LPS（乐配渗）防锈剂公司 LPS HardCoat 干膜防腐剂 Fuchs（福斯）防锈剂公司 ANTICORIT PL3802-39 S防锈剂 大连华阳恩赛公司 PSA-006A 快干硬膜防锈剂 | L | HECQXH01 T 890 硬膜防锈剂
30 | T 506 蜡膜防锈剂 | HECQXW01 | Tectyl（泰利德）防锈剂公司 Tectyl 506 防锈剂 LPS（乐配渗）防锈剂公司 LPS Procyon 防锈剂 Fuchs（福斯）防锈剂公司 ANTICORIT BW366 防锈剂 | L | HECQXW01 T 506 蜡膜防锈剂
31 | 软膜防锈剂 | HECQXS01 | LPS（乐配渗）防锈剂公司 LPS 3 高级防锈剂 CRC工业公司 CRC SP400 长效型防锈保护剂 Tectyl（泰利德）防锈剂公司 Tectyl 502C 防锈剂 大连华阳恩赛公司 PSA-003A 通用软膜防锈剂 WD40公司 WD-40 高效防锈剂 北美防锈技术（上海）有限公司 Spray-G超长期防锈剂 | L | HECQXS01 软膜防锈剂
32 | 薄层防锈剂 | HECQXO01 | WD40公司 WD-40 万能防锈润滑剂 DYNATEX Accumetric.LLC戴拿特公司 DX-96 防锈剂 大连华阳恩赛公司 赖极斯特2000 金属保护剂 大连华阳恩赛公司 NSA-002 核电金属零部件防锈剂 上海丫肯化工有限公司 AK-444长效防锈剂 | L | HECQXO01 薄层防锈剂
33 | VCI气相防锈油 | HECQXV01 | 上海申合润滑油有限公司 VERZONE OIL 1030# 防锈油 CORTEC（歌德）公司 VCI 369 防锈剂 CORTEC（歌德）公司 VCI 329 防锈剂 MAGNA INTERNATIONAL PTE LTD麦格纳国际公司 Vappro 872 防锈剂 | L | HECQXV01 VCI气相防锈油
34 | F20-1 防锈油 | N/A | N/A | L | F20-1 防锈油
1、对照表中应增加物料编码的信息；
2、对照表中应增加中英文对照，国际使用；
3、发布对照表的通知时，对项目部进行通告；
4、机械修补胶可以适当延后；
5、不存在独家风险的标示N/A，不需要针对厂家；
6、要求信息技术部在3月30日前，ERP系统具备适应新的物料对应工作模式；
7、不能带-，全角半角
8、标准的文件名“哈电机公司常用非绝缘类胶漆对照标准”
9、1月10日两单位汇总上来名单。